## 60-90.0
Наименование продукции | Проволока
Диаметр, мм | 2.2-2.5
Линия | FIB 2
Характеристика | Плотн_цинк
LSL | 60
USL | 90
| № подгруппы |  | 1 | 2 | 3 | 4 | 5 | 6 | 7 | 8 | 9 | 10 | 11 | 12 | 13 | 14 | 15 | 16 | 17 | 18 | 19
| Дата |  | 03.09.2025 | 03.09.2025 | 04.09.2025 | 18.09.2025 | 19.09.2025 | 19.09.2025 | 20.09.2025 | 20.09.2025 | 21.09.2025 | 21.09.2025 | 22.09.2025 | 22.09.2025 | 22.09.2025 | 22.09.2025 | 22.09.2025 | 22.09.2025 | 23.09.2025 | 23.09.2025 | 24.09.2025
| Размер, мм |  | 2.5 | 2.5 | 2.5 | 2.5 | 2.5 | 2.5 | 2.5 | 2.5 | 2.5 | 2.5 | 2.5 | 2.5 | 2.5 | 2.5 | 2.5 | 2.5 | 2.5 | 2.5 | 2.5
| Плавка |  | 892818 | 891342 | 892817 | 892877 | 450246 | 450237 | 892783 | 450245 | 450246 | 450246 | 892783 | 570956 | 570956 | 892870 | 450246 | 570813 | 891326 | 570813 | 891326
| Партия |  | А84-1763.25 | А84-1770.25 | А84-1771.25 | А84-1895.25 | А84-1904.25 | А84-1917.25 | А84-1931.25 | А84-1942.25 | А84-1948.25 | А84-1957.25 | А84-1967.25 | А84-1973.25 | А84-1975.25 | А84-1979.25 | А84-1988.25 | А84-1990.25 | А84-1998.25 | А84-1997.25 | А84-2010.25
| Xmin |  | 74.9 | 74.9 | 78 | 71.1 | 113.2 | 74.4 | 77.6 | 90.5 | 80.8 | 71.2 | 67.1 | 67.1 | 67.1 | 70.3 | 73.5 | 67.1 | 67.1 | 79.9 | 70.3
| Xmax |  | 78 | 78 | 78 | 74.4 | 116.4 | 77.6 | 80.8 | 93.8 | 100.4 | 74.3 | 70.3 | 70.3 | 70.3 | 73.5 | 79.9 | 73.5 | 70.3 | 83.1 | 76.7
| Xср |  | 76.45 | 76.45 | 78 | 72.75 | 114.8 | 76 | 79.2 | 92.15 | 90.6 | 72.75 | 68.7 | 68.7 | 68.7 | 71.9 | 76.7 | 70.3 | 68.7 | 81.5 | 73.5
| MR |  |  | 0 | 1.55 | 5.25 | 42.05 | 38.8 | 3.2 | 12.95 | 1.55 | 17.85 | 4.05 | 0 | 0 | 3.2 | 4.8 | 6.4 | 1.6 | 12.8 | 8
| Марка стали |  | Ст1пс | Ст1пс | Ст1пс | Ст1пс | Ст1пс | Ст1пс | Ст1сп | Ст1пс | Ст1пс | Ст1пс | Ст1сп | Ст1пс | Ст1пс | Ст1пс | Ст1пс | Ст1пс | Ст1пс | Ст1пс | Ст1пс
|  |  | 0.34 | 0.35 | 0.34 | 0.37 | 0.42 | 0.41 | 0.31 | 0.47 | 0.42 | 0.42 | 0.31 | 0.31 | 0.31 | 0.33 | 0.42 | 0.39 | 0.34 | 0.39 | 0.34
| Значения X | Нижняя техническая граница LSL,X | Верхняя техническая граница USL,X | Нижняя контрольная граница LCL,X | Верхняя контрольная граница UCL,X | Среднее значение CL,X | Скользящий размах MR | Верхняя контрольная граница UCL,MR | Среднее значение CL,MR
1 | 76.45 | 60 | 90 | 53.53863 | 102.0245 | 77.78158 |  | 29.775075 | 9.113889
2 | 76.45 | 60 | 90 | 53.53863 | 102.0245 | 77.78158 | 0 | 29.775075 | 9.113889
3 | 78 | 60 | 90 | 53.53863 | 102.0245 | 77.78158 | 1.55 | 29.775075 | 9.113889
4 | 72.75 | 60 | 90 | 53.53863 | 102.0245 | 77.78158 | 5.25 | 29.775075 | 9.113889
5 | 114.8 | 60 | 90 | 53.53863 | 102.0245 | 77.78158 | 42.05 | 29.775075 | 9.113889
6 | 76 | 60 | 90 | 53.53863 | 102.0245 | 77.78158 | 38.8 | 29.775075 | 9.113889
7 | 79.2 | 60 | 90 | 53.53863 | 102.0245 | 77.78158 | 3.2 | 29.775075 | 9.113889
8 | 92.15 | 60 | 90 | 53.53863 | 102.0245 | 77.78158 | 12.95 | 29.775075 | 9.113889
9 | 90.6 | 60 | 90 | 53.53863 | 102.0245 | 77.78158 | 1.55 | 29.775075 | 9.113889
10 | 72.75 | 60 | 90 | 53.53863 | 102.0245 | 77.78158 | 17.85 | 29.775075 | 9.113889
11 | 68.7 | 60 | 90 | 53.53863 | 102.0245 | 77.78158 | 4.05 | 29.775075 | 9.113889
12 | 68.7 | 60 | 90 | 53.53863 | 102.0245 | 77.78158 | 0 | 29.775075 | 9.113889
13 | 68.7 | 60 | 90 | 53.53863 | 102.0245 | 77.78158 | 0 | 29.775075 | 9.113889
14 | 71.9 | 60 | 90 | 53.53863 | 102.0245 | 77.78158 | 3.2 | 29.775075 | 9.113889
15 | 76.7 | 60 | 90 | 53.53863 | 102.0245 | 77.78158 | 4.8 | 29.775075 | 9.113889
16 | 70.3 | 60 | 90 | 53.53863 | 102.0245 | 77.78158 | 6.4 | 29.775075 | 9.113889
17 | 68.7 | 60 | 90 | 53.53863 | 102.0245 | 77.78158 | 1.6 | 29.775075 | 9.113889
18 | 81.5 | 60 | 90 | 53.53863 | 102.0245 | 77.78158 | 12.8 | 29.775075 | 9.113889
19 | 73.5 | 60 | 90 | 53.53863 | 102.0245 | 77.78158 | 8 | 29.775075 | 9.113889