## 70-100.0
Наименование продукции | Проволока
Диаметр, мм | 2.8-3.6
Линия | FIB
Характеристика | Плотн_цинк
LSL | 70
USL | 100
LCL,Xср | 61.2
UCL,Xср | 96.48
CL,Xср | 78.84
UCL,MR | 21.67
CL,MR | 6.63
Ppk | 0.37
Pp | не применимо
Cpk | 0.5
Cp | не применимо
| № подгруппы |  | 1 | 2 | 3 | 4 | 5 | 6 | 7 | 8 | 9 | 10 | 11 | 12 | 13 | 14 | 15 | 16 | 17 | 18 | 19 | 20 | 21 | 22 | 23 | 24 | 25 | 26 | 27 | 28 | 29 | 30 | 31 | 32 | 33 | 34 | 35 | 36 | 37 | 38 | 39 | 40 | 41 | 42 | 43 | 44 | 45 | 46 | 47 | 48 | 49 | 50 | 51 | 52 | 53 | 54 | 55 | 56 | 57 | 58 | 59 | 60 | 61 | 62 | 63 | 64 | 65 | 66 | 67 | 68 | 69 | 70 | 71 | 72 | 73 | 74 | 75 | 76 | 77 | 78 | 79 | 80 | 81 | 82 | 83 | 84 | 85 | 86 | 87 | 88 | 89 | 90 | 91 | 92 | 93 | 94 | 95 | 96 | 97 | 98 | 99 | 100 | 101 | 102 | 103 | 104 | 105 | 106 | 107 | 108 | 109 | 110 | 111 | 112 | 113 | 114 | 115 | 116 | 117
| Дата |  | 03.09.2025 | 03.09.2025 | 03.09.2025 | 03.09.2025 | 03.09.2025 | 03.09.2025 | 03.09.2025 | 03.09.2025 | 03.09.2025 | 03.09.2025 | 03.09.2025 | 03.09.2025 | 03.09.2025 | 04.09.2025 | 04.09.2025 | 04.09.2025 | 04.09.2025 | 04.09.2025 | 04.09.2025 | 04.09.2025 | 04.09.2025 | 04.09.2025 | 04.09.2025 | 04.09.2025 | 04.09.2025 | 04.09.2025 | 05.09.2025 | 05.09.2025 | 05.09.2025 | 05.09.2025 | 05.09.2025 | 05.09.2025 | 05.09.2025 | 05.09.2025 | 05.09.2025 | 05.09.2025 | 06.09.2025 | 06.09.2025 | 06.09.2025 | 06.09.2025 | 07.09.2025 | 07.09.2025 | 07.09.2025 | 07.09.2025 | 07.09.2025 | 07.09.2025 | 07.09.2025 | 08.09.2025 | 08.09.2025 | 08.09.2025 | 08.09.2025 | 08.09.2025 | 08.09.2025 | 08.09.2025 | 09.09.2025 | 09.09.2025 | 09.09.2025 | 09.09.2025 | 09.09.2025 | 09.09.2025 | 09.09.2025 | 10.09.2025 | 10.09.2025 | 10.09.2025 | 10.09.2025 | 10.09.2025 | 10.09.2025 | 10.09.2025 | 10.09.2025 | 10.09.2025 | 10.09.2025 | 10.09.2025 | 11.09.2025 | 11.09.2025 | 11.09.2025 | 11.09.2025 | 11.09.2025 | 11.09.2025 | 11.09.2025 | 11.09.2025 | 11.09.2025 | 11.09.2025 | 11.09.2025 | 11.09.2025 | 12.09.2025 | 12.09.2025 | 12.09.2025 | 12.09.2025 | 12.09.2025 | 12.09.2025 | 12.09.2025 | 12.09.2025 | 12.09.2025 | 12.09.2025 | 12.09.2025 | 12.09.2025 | 12.09.2025 | 12.09.2025 | 12.09.2025 | 12.09.2025 | 12.09.2025 | 13.09.2025 | 13.09.2025 | 13.09.2025 | 13.09.2025 | 13.09.2025 | 13.09.2025 | 13.09.2025 | 13.09.2025 | 13.09.2025 | 13.09.2025 | 13.09.2025 | 13.09.2025 | 14.09.2025 | 14.09.2025 | 16.09.2025 | 18.09.2025
| Размер, мм |  | 2.9 | 2.9 | 2.9 | 2.9 | 2.9 | 2.9 | 2.9 | 2.9 | 2.9 | 2.9 | 2.9 | 2.9 | 2.9 | 2.9 | 2.9 | 2.9 | 2.9 | 2.9 | 2.9 | 2.9 | 2.9 | 2.9 | 2.9 | 2.9 | 2.9 | 2.9 | 2.9 | 2.9 | 2.9 | 2.9 | 2.9 | 2.9 | 2.9 | 2.9 | 2.9 | 2.9 | 2.9 | 2.9 | 2.9 | 2.9 | 3 | 3 | 3 | 3 | 3 | 3 | 3 | 3 | 3 | 3 | 3 | 3 | 3 | 3 | 3 | 3 | 3 | 3 | 3 | 3.3 | 3 | 3 | 3.3 | 3 | 3 | 3 | 3.3 | 3.3 | 3 | 3 | 3.3 | 3.3 | 3 | 3 | 3 | 3 | 3 | 3 | 3 | 3 | 3 | 3 | 3 | 3 | 3 | 3.3 | 3.3 | 3 | 3 | 3.5 | 3.3 | 3 | 3 | 3.3 | 3.5 | 3.3 | 3.5 | 3.3 | 3.5 | 3.5 | 3.5 | 3.5 | 3.5 | 3.5 | 3.5 | 3.5 | 3.5 | 3.5 | 3.5 | 3.5 | 3.5 | 3.5 | 3.5 | 3.5 | 3.5 | 3.5 | 3.5
Плавка
| Партия |  | А85-34.744.1 | А85-34.745.1 | А85-34.746.1 | А85-34.750.1 | А85-34.751.1 | А85-34.752.1 | А85-34.746.1 | А85-34.750.1 | А85-34.751.1 | А85-34.744.1 | А85-34.754.1 | А85-34.758.1 | А85-34.759.1 | А85-34.760.1 | А85-50.764.1 | А85-50.765.1 | А85-52.766.1 | А85-50.770.1 | А85-50.771.1 | А85-52.777.1 | А85-52.778.1 | А85-52.780.1 | А85-52.782.1 | А85-67.785.1 | А85-67.786.1 | А85-67.793.1 | А85-67.794.1 | А85-67.798.1 | А85-67.799.1 | А85-67.800.1 | А85-67.802.1 | А85-67.806.1 | А85-52.807.1 | А85-67.816.1 | А85-50.773.1 | А85-129.818.1 | А85-129.827.1 | А85-129.830.1 | А85-129.840.1 | А85-129.845.1 | А85-148.850.1 | А85-148.860.1 | А85-148.861.1 | А85-148.865.1 | А85-182.867.1 | А85-202.874.1 | А85-202.877.1 | А85-202.880.1 | А85-202.883.1 | А85-182.890.1 | А85-182.892.1 | А85-219.904.1 | А85-219.907.1 | А85-182.909.1 | А85-219.911.1 | А85-240.915.1 | А85-240.918.1 | А85-240.924.1 | А85-240.925.1 | А85-266.930.1 | А85-219.932.1 | А85-240.935.1 | А85-266.937.1 | А85-264.928.1 | А85-298.938.1 | А85-212.943.1 | А85-300.940.1 | А85-300.941.1 | А85-298.946.1 | А85-298.948.1 | А85-300.952.1 | А85-266.953.1 | А85-298.949.1 | А85-319.950.1 | А85-319.954.1 | А85-319.958.1 | А85-333.959.1 | А85-333.961.1 | А85-333.963.1 | А85-319.964.1 | А85-319.965.1 | А85-333.966.1 | А85-333.967.1 | А85-333.968.1 | А85-333.973.1 | А85-352.970.1 | А85-352.972.1 | А85-333.971.1 | А85-333.967.1 | А85-353.977.1 | А85-352.976.1 | А85-351.978.1 | А85-333.979.1 | А85-226.975.1 | А85-353.981.1 | А85-352.980.1 | А85-353.982.1 | А85-266.975.1 | А85-371.983.1 | А85-371.984.1 | А85-371.986.1 | А85-371.989.1 | А85-371.990.1 | А85-371.991.1 | А85-371.992.1 | А85-413.1.1 | А85-413.998.1 | А85-413.997.1 | А85-413.7.1 | А85-413.5.1 | А85-413.10.1 | А85-413.13.1 | А85-413.17.1 | А85-413.19.1 | А85-413.27.1 | А85-413.63.1 | А85-413.63.1
| Xmin |  | 68.8 | 71.4 | 60.8 | 66.1 | 68.8 | 71.4 | 60.8 | 66.1 | 66.1 | 71.4 | 73.2 | 83.6 | 75.8 | 70.6 | 75.8 | 70.6 | 70.6 | 70.6 | 70.6 | 81 | 75.8 | 75.8 | 75.8 | 81 | 81 | 78.4 | 78.4 | 75.8 | 83.6 | 81 | 70.6 | 75.8 | 75.8 | 70.6 | 78.4 | 70.6 | 70.6 | 70.6 | 70.6 | 70.6 | 70.2 | 70.2 | 75.4 | 70.2 | 75.4 | 95.1 | 87.4 | 84.8 | 87.4 | 73.7 | 79 | 75.4 | 72.8 | 72.8 | 83.2 | 70.2 | 75.4 | 70.2 | 72.8 | 87.5 | 70.2 | 70.2 | 92.2 | 70.2 | 87.4 | 74.5 | 91.1 | 86.5 | 71.9 | 79.9 | 84.7 | 96.8 | 79.9 | 71.9 | 79.9 | 78.1 | 70 | 75.4 | 78.1 | 83.5 | 78.1 | 75.4 | 83.5 | 71.9 | 85.2 | 99.3 | 96.8 | 79.9 | 83.5 | 91.3 | 72.6 | 77.2 | 77.2 | 82.3 | 93.6 | 75.1 | 82.2 | 82.3 | 86.7 | 77.6 | 82.2 | 86.7 | 82.2 | 91.3 | 79.9 | 70.8 | 84.5 | 84.5 | 79.9 | 82.2 | 77.6 | 77.6 | 86.7 | 77.6 | 83.1 | 91.3 | 91.3
| Xmax |  | 68.8 | 74.1 | 63.5 | 66.1 | 68.8 | 71.4 | 60.8 | 66.1 | 66.1 | 71.4 | 75.8 | 86.3 | 78 | 70.6 | 78 | 70.6 | 70.6 | 70.6 | 70.6 | 83.6 | 78.4 | 78.4 | 78.4 | 83.6 | 83.6 | 81 | 81 | 78.4 | 86.3 | 83.6 | 73.2 | 78.4 | 78.4 | 73.2 | 81 | 70.6 | 73.2 | 70.6 | 70.6 | 70.6 | 70.2 | 70.2 | 78 | 72.8 | 78 | 97.7 | 87.4 | 84.8 | 87.4 | 73.7 | 79 | 78 | 75.4 | 75.4 | 85.8 | 72.8 | 75.4 | 72.8 | 72.8 | 89.9 | 72.8 | 70.2 | 94.6 | 72.8 | 87.4 | 74.5 | 93.5 | 86.5 | 71.9 | 79.9 | 87.2 | 99.3 | 79.9 | 71.9 | 85.2 | 80.8 | 70 | 78.1 | 80.8 | 86.2 | 80.8 | 78.1 | 86.2 | 74.6 | 85.2 | 99.3 | 96.8 | 82.6 | 86.2 | 91.3 | 72.6 | 77.2 | 77.2 | 82.3 | 93.6 | 75.1 | 82.2 | 82.3 | 91.3 | 82.2 | 86.7 | 91.3 | 86.7 | 91.3 | 82.2 | 73 | 86.7 | 86.7 | 82.2 | 82.2 | 82.2 | 82.2 | 91.3 | 77.6 | 84.2 | 95.9 | 95.9
| Xср |  | 68.8 | 72.75 | 62.15 | 66.1 | 68.8 | 71.4 | 60.8 | 66.1 | 66.1 | 71.4 | 74.5 | 84.95 | 76.9 | 70.6 | 76.9 | 70.6 | 70.6 | 70.6 | 70.6 | 82.3 | 77.1 | 77.1 | 77.1 | 82.3 | 82.3 | 79.7 | 79.7 | 77.1 | 84.95 | 82.3 | 71.9 | 77.1 | 77.1 | 71.9 | 79.7 | 70.6 | 71.9 | 70.6 | 70.6 | 70.6 | 70.2 | 70.2 | 76.7 | 71.5 | 76.7 | 96.4 | 87.4 | 84.8 | 87.4 | 73.7 | 79 | 76.7 | 74.1 | 74.1 | 84.5 | 71.5 | 75.4 | 71.5 | 72.8 | 88.7 | 71.5 | 70.2 | 93.4 | 71.5 | 87.4 | 74.5 | 92.3 | 86.5 | 71.9 | 79.9 | 85.95 | 98.05 | 79.9 | 71.9 | 82.55 | 79.45 | 70 | 76.75 | 79.45 | 84.85 | 79.45 | 76.75 | 84.85 | 73.25 | 85.2 | 99.3 | 96.8 | 81.25 | 84.85 | 91.3 | 72.6 | 77.2 | 77.2 | 82.3 | 93.6 | 75.1 | 82.2 | 82.3 | 89 | 79.9 | 84.45 | 89 | 84.45 | 91.3 | 81.05 | 71.9 | 85.6 | 85.6 | 81.05 | 82.2 | 79.9 | 79.9 | 89 | 77.6 | 83.65 | 93.6 | 93.6
| MR |  |  | 3.95 | 10.6 | 3.95 | 2.7 | 2.6 | 10.6 | 5.3 | 0 | 5.3 | 3.1 | 10.45 | 8.05 | 6.3 | 6.3 | 6.3 | 0 | 0 | 0 | 11.7 | 5.2 | 0 | 0 | 5.2 | 0 | 2.6 | 0 | 2.6 | 7.85 | 2.65 | 10.4 | 5.2 | 0 | 5.2 | 7.8 | 9.1 | 1.3 | 1.3 | 0 | 0 | 0.4 | 0 | 6.5 | 5.2 | 5.2 | 19.7 | 9 | 2.6 | 2.6 | 13.7 | 5.3 | 2.3 | 2.6 | 0 | 10.4 | 13 | 3.9 | 3.9 | 1.3 | 15.9 | 17.2 | 1.3 | 23.2 | 21.9 | 15.9 | 12.9 | 17.8 | 5.8 | 14.6 | 8 | 6.05 | 12.1 | 18.15 | 8 | 10.65 | 3.1 | 9.45 | 6.75 | 2.7 | 5.4 | 5.4 | 2.7 | 8.1 | 11.6 | 11.95 | 14.1 | 2.5 | 15.55 | 3.6 | 6.45 | 18.7 | 4.6 | 0 | 5.1 | 11.3 | 18.5 | 7.1 | 0.1 | 6.7 | 9.1 | 4.55 | 4.55 | 4.55 | 6.85 | 10.25 | 9.15 | 13.7 | 0 | 4.55 | 1.15 | 2.3 | 0 | 9.1 | 11.4 | 6.05 | 9.95 | 0
| Марка стали |  | По умолчанию | По умолчанию | По умолчанию | По умолчанию | По умолчанию | По умолчанию | По умолчанию | По умолчанию | По умолчанию | По умолчанию | По умолчанию | По умолчанию | По умолчанию | По умолчанию | По умолчанию | По умолчанию | По умолчанию | По умолчанию | По умолчанию | По умолчанию | По умолчанию | По умолчанию | По умолчанию | По умолчанию | По умолчанию | По умолчанию | По умолчанию | По умолчанию | По умолчанию | По умолчанию | По умолчанию | По умолчанию | По умолчанию | По умолчанию | По умолчанию | По умолчанию | По умолчанию | По умолчанию | По умолчанию | По умолчанию | По умолчанию | По умолчанию | По умолчанию | По умолчанию | По умолчанию | По умолчанию | По умолчанию | По умолчанию | По умолчанию | По умолчанию | По умолчанию | По умолчанию | По умолчанию | По умолчанию | По умолчанию | По умолчанию | По умолчанию | По умолчанию | По умолчанию | По умолчанию | По умолчанию | По умолчанию | По умолчанию | По умолчанию | По умолчанию | По умолчанию | По умолчанию | По умолчанию | По умолчанию | По умолчанию | По умолчанию | По умолчанию | По умолчанию | По умолчанию | По умолчанию | По умолчанию | По умолчанию | По умолчанию | По умолчанию | По умолчанию | По умолчанию | По умолчанию | По умолчанию | По умолчанию | По умолчанию | По умолчанию | По умолчанию | По умолчанию | По умолчанию | По умолчанию | По умолчанию | По умолчанию | По умолчанию | По умолчанию | По умолчанию | По умолчанию | По умолчанию | По умолчанию | По умолчанию | По умолчанию | По умолчанию | По умолчанию | По умолчанию | По умолчанию | По умолчанию | По умолчанию | По умолчанию | По умолчанию | По умолчанию | По умолчанию | По умолчанию | По умолчанию | По умолчанию | По умолчанию | По умолчанию | По умолчанию | По умолчанию
| Значения X | Нижняя техническая граница LSL,X | Верхняя техническая граница USL,X | Нижняя контрольная граница LCL,X | Верхняя контрольная граница UCL,X | Среднее значение CL,X | Скользящий размах MR | Верхняя контрольная граница UCL,MR | Среднее значение CL,MR
1 | 68.8 | 70 | 100 | 61.19762 | 96.47931 | 78.83846 |  | 21.66641 | 6.631897
2 | 72.75 | 70 | 100 | 61.19762 | 96.47931 | 78.83846 | 3.95 | 21.66641 | 6.631897
3 | 62.15 | 70 | 100 | 61.19762 | 96.47931 | 78.83846 | 10.6 | 21.66641 | 6.631897
4 | 66.1 | 70 | 100 | 61.19762 | 96.47931 | 78.83846 | 3.95 | 21.66641 | 6.631897
5 | 68.8 | 70 | 100 | 61.19762 | 96.47931 | 78.83846 | 2.7 | 21.66641 | 6.631897
6 | 71.4 | 70 | 100 | 61.19762 | 96.47931 | 78.83846 | 2.6 | 21.66641 | 6.631897
7 | 60.8 | 70 | 100 | 61.19762 | 96.47931 | 78.83846 | 10.6 | 21.66641 | 6.631897
8 | 66.1 | 70 | 100 | 61.19762 | 96.47931 | 78.83846 | 5.3 | 21.66641 | 6.631897
9 | 66.1 | 70 | 100 | 61.19762 | 96.47931 | 78.83846 | 0 | 21.66641 | 6.631897
10 | 71.4 | 70 | 100 | 61.19762 | 96.47931 | 78.83846 | 5.3 | 21.66641 | 6.631897
11 | 74.5 | 70 | 100 | 61.19762 | 96.47931 | 78.83846 | 3.1 | 21.66641 | 6.631897
12 | 84.95 | 70 | 100 | 61.19762 | 96.47931 | 78.83846 | 10.45 | 21.66641 | 6.631897
13 | 76.9 | 70 | 100 | 61.19762 | 96.47931 | 78.83846 | 8.05 | 21.66641 | 6.631897
14 | 70.6 | 70 | 100 | 61.19762 | 96.47931 | 78.83846 | 6.3 | 21.66641 | 6.631897
15 | 76.9 | 70 | 100 | 61.19762 | 96.47931 | 78.83846 | 6.3 | 21.66641 | 6.631897
16 | 70.6 | 70 | 100 | 61.19762 | 96.47931 | 78.83846 | 6.3 | 21.66641 | 6.631897
17 | 70.6 | 70 | 100 | 61.19762 | 96.47931 | 78.83846 | 0 | 21.66641 | 6.631897
18 | 70.6 | 70 | 100 | 61.19762 | 96.47931 | 78.83846 | 0 | 21.66641 | 6.631897
19 | 70.6 | 70 | 100 | 61.19762 | 96.47931 | 78.83846 | 0 | 21.66641 | 6.631897
20 | 82.3 | 70 | 100 | 61.19762 | 96.47931 | 78.83846 | 11.7 | 21.66641 | 6.631897
21 | 77.1 | 70 | 100 | 61.19762 | 96.47931 | 78.83846 | 5.2 | 21.66641 | 6.631897
22 | 77.1 | 70 | 100 | 61.19762 | 96.47931 | 78.83846 | 0 | 21.66641 | 6.631897
23 | 77.1 | 70 | 100 | 61.19762 | 96.47931 | 78.83846 | 0 | 21.66641 | 6.631897
24 | 82.3 | 70 | 100 | 61.19762 | 96.47931 | 78.83846 | 5.2 | 21.66641 | 6.631897
25 | 82.3 | 70 | 100 | 61.19762 | 96.47931 | 78.83846 | 0 | 21.66641 | 6.631897
26 | 79.7 | 70 | 100 | 61.19762 | 96.47931 | 78.83846 | 2.6 | 21.66641 | 6.631897
27 | 79.7 | 70 | 100 | 61.19762 | 96.47931 | 78.83846 | 0 | 21.66641 | 6.631897
28 | 77.1 | 70 | 100 | 61.19762 | 96.47931 | 78.83846 | 2.6 | 21.66641 | 6.631897
29 | 84.95 | 70 | 100 | 61.19762 | 96.47931 | 78.83846 | 7.85 | 21.66641 | 6.631897
30 | 82.3 | 70 | 100 | 61.19762 | 96.47931 | 78.83846 | 2.65 | 21.66641 | 6.631897
31 | 71.9 | 70 | 100 | 61.19762 | 96.47931 | 78.83846 | 10.4 | 21.66641 | 6.631897
32 | 77.1 | 70 | 100 | 61.19762 | 96.47931 | 78.83846 | 5.2 | 21.66641 | 6.631897
33 | 77.1 | 70 | 100 | 61.19762 | 96.47931 | 78.83846 | 0 | 21.66641 | 6.631897
34 | 71.9 | 70 | 100 | 61.19762 | 96.47931 | 78.83846 | 5.2 | 21.66641 | 6.631897
35 | 79.7 | 70 | 100 | 61.19762 | 96.47931 | 78.83846 | 7.8 | 21.66641 | 6.631897
36 | 70.6 | 70 | 100 | 61.19762 | 96.47931 | 78.83846 | 9.1 | 21.66641 | 6.631897
37 | 71.9 | 70 | 100 | 61.19762 | 96.47931 | 78.83846 | 1.3 | 21.66641 | 6.631897
38 | 70.6 | 70 | 100 | 61.19762 | 96.47931 | 78.83846 | 1.3 | 21.66641 | 6.631897
39 | 70.6 | 70 | 100 | 61.19762 | 96.47931 | 78.83846 | 0 | 21.66641 | 6.631897
40 | 70.6 | 70 | 100 | 61.19762 | 96.47931 | 78.83846 | 0 | 21.66641 | 6.631897
41 | 70.2 | 70 | 100 | 61.19762 | 96.47931 | 78.83846 | 0.4 | 21.66641 | 6.631897
42 | 70.2 | 70 | 100 | 61.19762 | 96.47931 | 78.83846 | 0 | 21.66641 | 6.631897
43 | 76.7 | 70 | 100 | 61.19762 | 96.47931 | 78.83846 | 6.5 | 21.66641 | 6.631897
44 | 71.5 | 70 | 100 | 61.19762 | 96.47931 | 78.83846 | 5.2 | 21.66641 | 6.631897
45 | 76.7 | 70 | 100 | 61.19762 | 96.47931 | 78.83846 | 5.2 | 21.66641 | 6.631897
46 | 96.4 | 70 | 100 | 61.19762 | 96.47931 | 78.83846 | 19.7 | 21.66641 | 6.631897
47 | 87.4 | 70 | 100 | 61.19762 | 96.47931 | 78.83846 | 9 | 21.66641 | 6.631897
48 | 84.8 | 70 | 100 | 61.19762 | 96.47931 | 78.83846 | 2.6 | 21.66641 | 6.631897
49 | 87.4 | 70 | 100 | 61.19762 | 96.47931 | 78.83846 | 2.6 | 21.66641 | 6.631897
50 | 73.7 | 70 | 100 | 61.19762 | 96.47931 | 78.83846 | 13.7 | 21.66641 | 6.631897
51 | 79 | 70 | 100 | 61.19762 | 96.47931 | 78.83846 | 5.3 | 21.66641 | 6.631897
52 | 76.7 | 70 | 100 | 61.19762 | 96.47931 | 78.83846 | 2.3 | 21.66641 | 6.631897
53 | 74.1 | 70 | 100 | 61.19762 | 96.47931 | 78.83846 | 2.6 | 21.66641 | 6.631897
54 | 74.1 | 70 | 100 | 61.19762 | 96.47931 | 78.83846 | 0 | 21.66641 | 6.631897
55 | 84.5 | 70 | 100 | 61.19762 | 96.47931 | 78.83846 | 10.4 | 21.66641 | 6.631897
56 | 71.5 | 70 | 100 | 61.19762 | 96.47931 | 78.83846 | 13 | 21.66641 | 6.631897
57 | 75.4 | 70 | 100 | 61.19762 | 96.47931 | 78.83846 | 3.9 | 21.66641 | 6.631897
58 | 71.5 | 70 | 100 | 61.19762 | 96.47931 | 78.83846 | 3.9 | 21.66641 | 6.631897
59 | 72.8 | 70 | 100 | 61.19762 | 96.47931 | 78.83846 | 1.3 | 21.66641 | 6.631897
60 | 88.7 | 70 | 100 | 61.19762 | 96.47931 | 78.83846 | 15.9 | 21.66641 | 6.631897
61 | 71.5 | 70 | 100 | 61.19762 | 96.47931 | 78.83846 | 17.2 | 21.66641 | 6.631897
62 | 70.2 | 70 | 100 | 61.19762 | 96.47931 | 78.83846 | 1.3 | 21.66641 | 6.631897
63 | 93.4 | 70 | 100 | 61.19762 | 96.47931 | 78.83846 | 23.2 | 21.66641 | 6.631897
64 | 71.5 | 70 | 100 | 61.19762 | 96.47931 | 78.83846 | 21.9 | 21.66641 | 6.631897
65 | 87.4 | 70 | 100 | 61.19762 | 96.47931 | 78.83846 | 15.9 | 21.66641 | 6.631897
66 | 74.5 | 70 | 100 | 61.19762 | 96.47931 | 78.83846 | 12.9 | 21.66641 | 6.631897
67 | 92.3 | 70 | 100 | 61.19762 | 96.47931 | 78.83846 | 17.8 | 21.66641 | 6.631897
68 | 86.5 | 70 | 100 | 61.19762 | 96.47931 | 78.83846 | 5.8 | 21.66641 | 6.631897
69 | 71.9 | 70 | 100 | 61.19762 | 96.47931 | 78.83846 | 14.6 | 21.66641 | 6.631897
70 | 79.9 | 70 | 100 | 61.19762 | 96.47931 | 78.83846 | 8 | 21.66641 | 6.631897
71 | 85.95 | 70 | 100 | 61.19762 | 96.47931 | 78.83846 | 6.05 | 21.66641 | 6.631897
72 | 98.05 | 70 | 100 | 61.19762 | 96.47931 | 78.83846 | 12.1 | 21.66641 | 6.631897
73 | 79.9 | 70 | 100 | 61.19762 | 96.47931 | 78.83846 | 18.15 | 21.66641 | 6.631897
74 | 71.9 | 70 | 100 | 61.19762 | 96.47931 | 78.83846 | 8 | 21.66641 | 6.631897
75 | 82.55 | 70 | 100 | 61.19762 | 96.47931 | 78.83846 | 10.65 | 21.66641 | 6.631897
76 | 79.45 | 70 | 100 | 61.19762 | 96.47931 | 78.83846 | 3.1 | 21.66641 | 6.631897
77 | 70 | 70 | 100 | 61.19762 | 96.47931 | 78.83846 | 9.45 | 21.66641 | 6.631897
78 | 76.75 | 70 | 100 | 61.19762 | 96.47931 | 78.83846 | 6.75 | 21.66641 | 6.631897
79 | 79.45 | 70 | 100 | 61.19762 | 96.47931 | 78.83846 | 2.7 | 21.66641 | 6.631897
80 | 84.85 | 70 | 100 | 61.19762 | 96.47931 | 78.83846 | 5.4 | 21.66641 | 6.631897
81 | 79.45 | 70 | 100 | 61.19762 | 96.47931 | 78.83846 | 5.4 | 21.66641 | 6.631897
82 | 76.75 | 70 | 100 | 61.19762 | 96.47931 | 78.83846 | 2.7 | 21.66641 | 6.631897
83 | 84.85 | 70 | 100 | 61.19762 | 96.47931 | 78.83846 | 8.1 | 21.66641 | 6.631897
84 | 73.25 | 70 | 100 | 61.19762 | 96.47931 | 78.83846 | 11.6 | 21.66641 | 6.631897
85 | 85.2 | 70 | 100 | 61.19762 | 96.47931 | 78.83846 | 11.95 | 21.66641 | 6.631897
86 | 99.3 | 70 | 100 | 61.19762 | 96.47931 | 78.83846 | 14.1 | 21.66641 | 6.631897
87 | 96.8 | 70 | 100 | 61.19762 | 96.47931 | 78.83846 | 2.5 | 21.66641 | 6.631897
88 | 81.25 | 70 | 100 | 61.19762 | 96.47931 | 78.83846 | 15.55 | 21.66641 | 6.631897
89 | 84.85 | 70 | 100 | 61.19762 | 96.47931 | 78.83846 | 3.6 | 21.66641 | 6.631897
90 | 91.3 | 70 | 100 | 61.19762 | 96.47931 | 78.83846 | 6.45 | 21.66641 | 6.631897
91 | 72.6 | 70 | 100 | 61.19762 | 96.47931 | 78.83846 | 18.7 | 21.66641 | 6.631897
92 | 77.2 | 70 | 100 | 61.19762 | 96.47931 | 78.83846 | 4.6 | 21.66641 | 6.631897
93 | 77.2 | 70 | 100 | 61.19762 | 96.47931 | 78.83846 | 0 | 21.66641 | 6.631897
94 | 82.3 | 70 | 100 | 61.19762 | 96.47931 | 78.83846 | 5.1 | 21.66641 | 6.631897
95 | 93.6 | 70 | 100 | 61.19762 | 96.47931 | 78.83846 | 11.3 | 21.66641 | 6.631897
96 | 75.1 | 70 | 100 | 61.19762 | 96.47931 | 78.83846 | 18.5 | 21.66641 | 6.631897
97 | 82.2 | 70 | 100 | 61.19762 | 96.47931 | 78.83846 | 7.1 | 21.66641 | 6.631897
98 | 82.3 | 70 | 100 | 61.19762 | 96.47931 | 78.83846 | 0.1 | 21.66641 | 6.631897
99 | 89 | 70 | 100 | 61.19762 | 96.47931 | 78.83846 | 6.7 | 21.66641 | 6.631897
100 | 79.9 | 70 | 100 | 61.19762 | 96.47931 | 78.83846 | 9.1 | 21.66641 | 6.631897
101 | 84.45 | 70 | 100 | 61.19762 | 96.47931 | 78.83846 | 4.55 | 21.66641 | 6.631897
102 | 89 | 70 | 100 | 61.19762 | 96.47931 | 78.83846 | 4.55 | 21.66641 | 6.631897
103 | 84.45 | 70 | 100 | 61.19762 | 96.47931 | 78.83846 | 4.55 | 21.66641 | 6.631897
104 | 91.3 | 70 | 100 | 61.19762 | 96.47931 | 78.83846 | 6.85 | 21.66641 | 6.631897
105 | 81.05 | 70 | 100 | 61.19762 | 96.47931 | 78.83846 | 10.25 | 21.66641 | 6.631897
106 | 71.9 | 70 | 100 | 61.19762 | 96.47931 | 78.83846 | 9.15 | 21.66641 | 6.631897
107 | 85.6 | 70 | 100 | 61.19762 | 96.47931 | 78.83846 | 13.7 | 21.66641 | 6.631897
108 | 85.6 | 70 | 100 | 61.19762 | 96.47931 | 78.83846 | 0 | 21.66641 | 6.631897
109 | 81.05 | 70 | 100 | 61.19762 | 96.47931 | 78.83846 | 4.55 | 21.66641 | 6.631897
110 | 82.2 | 70 | 100 | 61.19762 | 96.47931 | 78.83846 | 1.15 | 21.66641 | 6.631897
111 | 79.9 | 70 | 100 | 61.19762 | 96.47931 | 78.83846 | 2.3 | 21.66641 | 6.631897
112 | 79.9 | 70 | 100 | 61.19762 | 96.47931 | 78.83846 | 0 | 21.66641 | 6.631897
113 | 89 | 70 | 100 | 61.19762 | 96.47931 | 78.83846 | 9.1 | 21.66641 | 6.631897
114 | 77.6 | 70 | 100 | 61.19762 | 96.47931 | 78.83846 | 11.4 | 21.66641 | 6.631897
115 | 83.65 | 70 | 100 | 61.19762 | 96.47931 | 78.83846 | 6.05 | 21.66641 | 6.631897
116 | 93.6 | 70 | 100 | 61.19762 | 96.47931 | 78.83846 | 9.95 | 21.66641 | 6.631897
117 | 93.6 | 70 | 100 | 61.19762 | 96.47931 | 78.83846 | 0 | 21.66641 | 6.631897